## 単位水量管理ｼｰﾄ
エアメータ法による単位水量管理シート（土木研究所法）
令和 年 月 日
（発注者） |  |  | 殿 | [6 empty] | 受注者名
番号
工事名
工種
施工者
生コン納入工場
試験月日
配合の設計条件
呼 び 方 | コンクリートの 種類による記号 |  |  | 呼び強度 |  | スランプ又は スランプフロー cm |  |  | 粗骨材の最大寸法 mm |  |  | セメントの種類 による記号
普 通
指 定 事 項 |  |  | 水セメント比 Ｗ／Ｃ ≦ |  |  | ％
実測値
スランプ又はスランプフロー(cm) |  |  |  | 空気量(％) |  | コンクリート温度(℃) |  |  | 生コン打設量（試験日当り）（ｍ３）
コンクリートの配合表（１ｍ3あたり）
Ｗ/Ｃ （％） |  |  | ①水 （㎏） |  | ②セメント （㎏） | ③細骨材 （㎏） |  | ④粗骨材 （㎏） |  |  | ⑤空気量 （％） |  | ⑥骨材修正係数 （％）
＊混和材量は②セメント量，混和剤量は①水量に含める
⑦ |  | 配合表上のｺﾝｸﾘｰﾄ１m3当たりの質量Mc（㎏/m3） |  |  |  |  | ①＋②＋③＋④
⑧ |  | 空気量を除いた容積（m3） |  |  |  |  | 1.0－（⑤＋②×0.001）×0.01
⑨ |  | 配合表上の空気量を除いた単位容積質量γ1（㎏/m3） |  |  |  |  | ⑦÷⑧
使用エアメータ番号 ：〇〇〇〇〇〇〇
⑩ |  | エアメータの下容器容積V2=V３（㏄）
⑪ |  | エアメータの蓋を含めた全容器質量（ｇ）
⑫ |  | 測定質量（容器含む）（ｇ）
⑬ |  | 測定空気量（％）
⑭ |  | 試料中の空気量Air2（％） |  |  |  |  | ⑬－⑥
⑮ |  | 試料の質量（ｇ） |  |  |  |  | ⑫－⑪
⑯ |  | 試料の空気量を除く容積（㏄） |  |  |  |  | ⑩×（1.0－⑭×0.01）
⑰ |  | 試料の単位容積質量γ2（㎏/m3） |  |  |  |  | （⑮÷⑯）×1，000
⑱ |  | 単位水量の推定誤差（㎏/m3） |  |  |  |  | （⑨－⑰）×0.7
⑲ |  | 推定単位水量W（㎏/m3） |  |  |  |  | ①＋⑱
|  | 配合設計との差（kg/m3） |  |  |  |  | ⑲－①
| 管理基準値 |  | 管理値 | 配合設計との差≦±１５ |  | 打設可 |  |  |  | 備考
参考 |  |  | 指示値 | ±１５＜配合設計との差≦±２０ |  | 打設可 改 善 1/3台測定
| 管理基準値外 |  |  | ±２０＜配合設計との差 |  | 打設不可 持ち帰り 全車測定
●管理値・指示値を超える場合は，１回に限り再試験が実施できる。
この場合，２回の測定結果のうち､配合設計との差の絶対値の小さいほうの値で評価する｡
●指示値の場合は，水量変動原因を調査･改善後，管理値内に安定するまで運搬車の1/3台，測定実施｡
●管理基準値外の場合は，水量変動原因を調査･改善後，単位水量が管理値内に安定するまで全車測定実施｡
立 会 者 | [6 empty] | 測 定 者

## 単位水量管理ｼｰﾄ（記載例）
エアメータ法による単位水量管理シート（土木研究所法）
[7 empty] | （記載例） |  |  |  | 令和 ○○年 ○○月 ○○日
吉野川市長 |  |  | 殿 | [7 empty] | 徳島県○○市○○町○○ ＴＥＬ ○○○－○○○－○○○○
（発注者）
○○○○○○株式会社
番号
工事名 |  |  | ○○○○○○工事
工種 |  |  | ○○ＲＣ擁壁
施工者 |  |  | ○○○○株式会社
生コン納入工場 |  |  | ○○○○生コン株式会社
試験月日 |  |  | ○○年○○月○○日
配合の設計条件
呼 び 方 | コンクリートの 種類による記号 |  |  | 呼び強度 |  |  | スランプ又は スランプフロー cm |  |  | 粗骨材の最大寸法 mm |  |  | セメントの種類 による記号
| 普 通 |  |  | 24 |  |  | 8 |  |  | 40 |  |  | N
指 定 事 項 |  |  | 水セメント比 Ｗ／Ｃ ≦ |  |  | 55 | ％
実測値
スランプ又はスランプフロー(cm) |  |  |  | 空気量(％) |  |  | コンクリート温度(℃) |  |  | 生コン打設量（試験日当り）（ｍ３）
19.5 |  |  |  | 5.2 |  |  | ○○．○ |  |  | ○○．○
コンクリートの配合表（１ｍ3あたり）
Ｗ/Ｃ （％） |  |  | ①水 （㎏） |  | ②セメント （㎏） |  | ③細骨材 （㎏） |  | ④粗骨材 （㎏） |  |  | ⑤空気量 （％） |  | ⑥骨材修正係数 （％）
40 |  |  | 160 |  | 400 |  | 785 |  | 986 |  |  | 4.5 |  | 0.3
＊混和材量は②セメント量，混和剤量は①水量に含める
⑦ |  | 配合表上のｺﾝｸﾘｰﾄ１m3当たりの質量Mc（㎏/m3） | [5 empty] | ①＋②＋③＋④ | [5 empty] | 2331
⑧ |  | 空気量を除いた容積（m3） | [5 empty] | 1.0－（⑤＋②×0.001）×0.01 | [5 empty] | 0.951
⑨ |  | 配合表上の空気量を除いた単位容積質量γ1（㎏/m3） | [5 empty] | ⑦÷⑧ | [5 empty] | 2451
使用エアメータ番号 ： ○○○○○○○
⑩ |  | エアメータの下容器容積V2=V３（㏄） | [11 empty] | 6912
⑪ |  | エアメータの蓋を含めた全容器質量（ｇ） | [11 empty] | 6204
⑫ |  | 測定質量（容器含む）（ｇ） | [11 empty] | 22542
⑬ |  | 測定空気量（％） | [11 empty] | 3.6
⑭ |  | 試料中の空気量Air2（％） | [5 empty] | ⑬－⑥ | [5 empty] | 3.3
⑮ |  | 試料の質量（ｇ） | [5 empty] | ⑫－⑪ | [5 empty] | 16338
⑯ |  | 試料の空気量を除く容積（㏄） | [5 empty] | ⑩×（1.0－⑭×0.01） | [5 empty] | 6684
⑰ |  | 試料の単位容積質量γ2（㎏/m3） | [5 empty] | （⑮÷⑯）×1，000 | [5 empty] | 2444
⑱ |  | 単位水量の推定誤差（㎏/m3） | [5 empty] | （⑨－⑰）×0.7 | [5 empty] | 5
⑲ |  | 推定単位水量W（㎏/m3） | [5 empty] | ①＋⑱ | [5 empty] | 165
|  | 配合設計との差（kg/m3） | [5 empty] | ⑲－① | [5 empty] | 5
| 管理基準値 |  | 管理値 | 配合設計との差≦±１５ |  |  | 打設可 |  |  |  | 備考
参考 |  |  | 指示値 | ±１５＜配合設計との差≦±２０ |  |  | 打設可 改 善 1/3台測定
| 管理基準値外 |  |  | ±２０＜配合設計との差 |  |  | 打設不可 持ち帰り 全車測定
●管理値・指示値を超える場合は，１回に限り再試験が実施できる。
この場合，２回の測定結果のうち，配合設計との差の絶対値の小さいほうの値で評価する｡
●指示値の場合は，水量変動原因を調査･改善後，管理値内に安定するまで運搬車の1/3台，測定実施｡
●管理基準値外の場合は，水量変動原因を調査･改善後，単位水量が管理値内に安定するまで全車測定実施｡
立 会 者 |  |  | 徳島 太郎 |  |  |  |  | 測 定 者 |  |  | ○○ ○○